## Sheet1
Tipo: | Tabla de ecuación para acero
Proceso | Plegamiento en aire del acero
Tipo de pliegue: | Cálculo de pliegue
Unidad: | milímetros
Material: | Acero
Espesor del material: | s
Radio | r |  | Yes
Factor-K | 0.65+0.5*lg(r/s) |  | No
Ángulo de pliegue | 180-a
Intervalo angular | Ecuación | Utilizar longitud de tangencia
0<=b<=90 | v=pi*((180-b)/180)*(r+((s/2)*k))-2*(r+s) | Sí
90<b<=165 | v=pi*((180-b)/180)*(r+((s/2)*k))-2*(r+s)*tan((180-b)/2) | No
165<b<=180 | v=0 | No
Note on A3: En este campo se proporciona información adicional para el usuario
Note on A5: Seleccione una unidad en la lista desplegable.
Note on A6: Escriba el tipo de material para la chapa metálica.
Note on A7: En este campo se define la variable para el espesor de material que se utilizará en la ecuación que determinará la fibra neutra de pliegue.
Note on A8: En este campo se define la variable para el radio de pliegue que se utilizará en la ecuación que determinará la fibra neutra de pliegue.